## 電線・ケーブルの記号および規格
日本電線工業会｜電線・ケーブルの記号および規格
品名 | 記 号 | 規格・基準 | 備考
硬銅線 | H | JIS C3101 | H ＝ Hard
半硬銅線 | HA | JCS 2058 | H ＝ Half A ＝ Annealed
軟銅線 | A | JIS C3102 | A ＝ Annealed
軟銅線（電気機器巻線用） | MA | JIS C3103 | M ＝ Magnet
すずめっき硬銅線 | TH | JIS C3151 | T ＝ Tinned
すずめっき軟銅線 | TA | JIS C3152
はんだめっき軟銅線 | SPA |  | S ＝ SolderP ＝ Plated
銀めっき半硬銅線
銀めっき軟銅線
硬銅平角線（ 1 号） | H | JIS C3104 | H ＝ Hard
半硬銅平角線（ 2 号） | HA | JIS C3104 | H ＝ HalfA ＝ Annealed
軟鋼平角線（ 3 号） | A | JIS C3104 | A ＝ Annealed
極軟鋼平角線（ 4 号） | SA | JIS C3104 | S ＝ Special
すずめっき硬銅平角線 | TH |  | T ＝ Tinned
すずめっき軟鋼平角線 | TA |  | T ＝ Tinned
硬銅より線 | H | JISC 3105 | H ＝ Hard
軟鋼より線 | A | JCS 226B | A ＝ Annealed
可とう軟鋼より線 | A | JCS 222B
すずめっき硬銅より線 | TH | JCS 23 0B | T ＝ Tinned
すずめっき軟鋼より線 | TA | JCS 229B
可とうすずめっき軟鋼より線 | TA | JCS 222B
耐熱硬銅線 |  | JCS 321A | Sn ＝ すず C ＝ Copper T ＝ Tinned
耐熱硬銅より線 |  | JCS 321A
平編銅線 | BC | JCS 236C | B ＝ Braided C ＝ Copper
すずめっき平編銅線 | TBC | JCS 236C | T ＝ Tinned
600V ビニル絶縁電線 | IV | JIS C3307 | I ＝ Indoor V ＝ PVC | 耐熱温度 60 ℃
電気機器用ビニル絶縁電線 | KIV | JIS C3316 |  | 耐熱温度 60 ℃
600V 2 種ビニル絶縁電線 | HIV | JIS C3317 | H ＝ Heat - Resistant | 耐熱温度 75 ℃
600V 特殊耐熱ビニル絶縁電線 | SHIV |  | S ＝ Special
600V ビニル絶縁ビニルシースケーブル | VV（ VVR ） | JIS C3342 | V ＝ PVC R ＝ Round | 耐熱温度 60 ℃
600V 特殊耐熱ビニル絶縁 耐熱ビニルシスケーブル | SHVV （ SHVVR ） | JCS 355B | S ＝ Special H ＝ Heat - Resistant | 耐熱温度 80 ℃
難燃性 600V ビニル絶縁ビニルシースケーブル | F ＝ VV | JCS 369A | F ＝ Flame Resistant
難燃性 600V 特殊耐熱ビニル 絶縁耐熱ビニルシースケーブル | F ＝ SHVV | JCS 36 9A
難燃性ポリフレックス電線 | MLFC |  |  | 耐熱温度 110 ℃
難燃性架橋ポリエチレン電線 | MLFC |  |  | 耐熱温度 110 ℃
600V ビニル絶縁ビニルシースケーブル | VVF | JIS C3342 | V ＝ PVC F ＝ Flat | 耐熱温度 60 ℃
600V 特殊耐熱ビニル絶縁耐熱ビニルシース 平形ケーブル | SHVVF | JIS C3342 | S ＝ Special H ＝ Heat - Resistant
けい素ゴム絶縁ガラス編組電線 | KGB | JIS C3323 | K ＝ けい素ゴム B ＝ Braid G ＝ Glass Fiber | 耐熱温度 180 ℃
600V ポリエチレン絶縁電線 | IE | JIS C3326 | I ＝ Indoor E ＝ Polyethylene
600V 架橋ポリエチレン絶縁電線 | IC | JCS 360B | C ＝ Crosslinked Polyethylene
600V けい素ゴム絶縁電線 | IK | JIS C3323
600V フロン電線 | LFF |  |  | 耐熱温度 200 ℃
屋内用 EP ゴム絶縁電線 | IP |  | P ＝ Ethylene Propylene Rubber
制御用ビニル絶縁ビニルシースケーブル | CVV | JIS C3401 | C ＝ Control V ＝ PVC
制御用ビニル絶縁ビニルシースケーブル（遮へい付） | CVV - S | JCS 258C | S ＝ Shield
制御用ビニル絶縁ポリエチレンシースケーブル | CVE |  | E ＝ Polyethylene
制御用ポリエチレン絶縁ビニルシースケーブル | CEV
制御用ポリエチレン絶縁ビニルシースケーブル（遮へい付） | CEV - S | JCS 258C
制御用ポリエチレン絶縁ポリエチレンシースケーブル | CEE
制御用ポリエチレン絶縁ポリエチレンシースケーブル （遮へい付） | CEE - S | JCS 258C
制御用架橋ポリエチレン絶縁ビニルシースケーブル | CCV |  | C ＝ Crosslinked Polyethylene
制御用架橋ポリエチレン絶縁ビニルシースケーブル （遮へい付） | CCV - S | JCS 258C
制御用架橋ポリエチレン絶縁ポリエチレンシースケーブル | CCE
制御用架橋ポリエチレン絶縁ポリエチレンシースケーブル（遮へい付） | CCE - S | JCS 258C
制御用EPゴム絶縁ビニルシースケーブル
難燃性制御用ビニル絶縁ビニルシースケーブル | F ＝ CVV | JCS 370A
難燃性制御用特殊耐熱ビニル絶縁耐熱ビニルシースケーブル | F ＝ SHCVV | JCS 370A
ビニル絶縁ビニルキヤブタイヤケーブル | VCT | JIC C 3312 | V ＝ PVC CT ＝ Cabtyre
ポリエチレン絶縁ビニルキヤブタイヤケーブル | EVCT |  | E ＝ Polyethylene
耐震形ビニルキヤブタイヤケーブル
1 種ゴム絶縁ゴムキヤブタイヤケーブル | 1 CT | JIS C3327 | 1 ＝ 1 種 CT ＝ Cabtyre
2 種ゴム絶縁ゴムキヤブタイヤケーブル | 2 CT | JIS C3327 | 2 ＝ 2 種
3 種ゴム絶縁ゴムキヤブタイヤケーブル | 3 CT | JIS C3327 | 3 ＝ 3 種
4 種ゴム絶縁ゴムキヤブタイヤケーブル | 4 CT | JIS C3327 | 4 ＝ 4 種
溶接導線用ゴムキヤブタイヤケーブル | WCT | JIS C3404 | W ＝ Weld
溶接機ホルダ用ゴム絶縁ゴムキヤブタイヤケーブル | WRCT | JIS C3404 | R ＝ Rubber
耐震形ゴム絶縁ゴムキヤブタイヤケーブル
2 種ゴム絶縁クロロプレンキヤブタイヤケ－ブル | 2 RNCT | JIS C3327 | 2 ＝ 2 種 R ＝ Rubber CT ＝ Cabtyre N ＝ Chloroprene
3 種ゴム絶縁クロロプレンキヤブタイヤケ－ブル | 3 RNCT | JIS C3327 | 3 ＝ 3 種
4 種ゴム絶縁クロロプレンキヤブタイヤケ－ブル | 4 RNCT | JIS C3327 | 4 ＝ 4 種
2 種EPゴム絶縁クロロプレンキヤブタイヤケーブル | 2 PNCT | JIS C3327（ 600V ） | P ＝ Ethylene Propylene
3 種EPゴム絶縁クロロプレンキヤブタイヤケーブル | 3 PNCT | JIS C3327（ 600V ）
4 種EPゴム絶縁クロロプレンキヤブタイヤケーブル | 4 PNCT | JIS C3327（ 600V ）
溶接導線用クロロプレンキヤブタイヤケ－ブル | WNCT | JIS C3404 | W ＝ Welder
溶接機ホルダ用ゴム絶縁クロロプレン キヤブタイヤケーブル | WRNCT | JIS C3404 | W ＝ Welder
3 種 EP ゴム絶縁クロロスルフォン化ポリエチレン ゴムキヤブタイヤケーブル | 3 PHCT |  | H ＝ Chloro SulphonatedPolyethylene
4 種 EP ゴム絶縁クロロスルフォン化ポリエチレンゴム キヤブタイヤケーブル | 4 PHCT
架橋ポリエチレン絶縁電線ビニルシースケーブル | CV | JIS C3065JIS C3066 | C ＝ Crosslinked Polyethylene V ＝ PVC
架橋ポリエチレン絶縁ビニルシースケーブル（遮へい付） | CVS |  | S ＝ Shield
トリプレツクス形架橋ポリエチレン絶縁 ビニルシースケーブル | CVT | JIS C3606 | T ＝ Triplex
架橋ポリエチレン絶縁ポリエチレンシースケーブル | CE | JIS C3605JIS C3606 | E ＝ Polyethylene
トリプレツクス形架橋ポリエチレン絶縁 ポリエチレンシースケーブル | CET | JIS C3606
架橋ポリエチレン絶縁架橋ポリエチレンシースケーブル | CC
ポリエチレン絶縁ビニルシースケーブル | EV | JIS C3605JIS C3606 | E ＝ PolyethyleneV ＝ PVC
ポリエチレン絶縁ポリエチレンシースケーブル | EE | JIS C3605JIS C3606
EP ゴム絶縁ビニルシースケーブル | PV | JIS C3621JCS3 29B | P ＝ Ethylene Propylene Rubber
EP ゴム絶縁クロロプレンシースケーブル | PN | JIS C3621JCS3 29B | N ＝ Chloroprene